## АКЗ Prodecor
№ | Наименование ЛКМ | Связующее | Блеск покрытия | Количество слоев | Толщина одного слоя, мкм | Рекомендуемая толщина сухого слоя, мкм | Толщина мокрой пленки, мкм | Плотность, г/см³ (среднее значение) | Сухой остаток по объему,% | Теоретический расход, кг/м² | Потери, % | Практический расход, кг/м² | Площадь окрашиваемой поверхности, м² | Кол-во ЛКМ на площадь, кг (СМЕСИ) ПО ПРАКТИКЕ
Антикоррозионная защита. Системы покрытий АКЗ для реакторного блока установки 1А-1М
Металлоконструкции площадок обслуживания
1 | Грунт-эмаль Prodecor 2201 RAL 7035 | Epoxy | М | 1 | 160 | 160 | 290.9091 | 1.45 | 55 | 0.4218182 | 60 | 1.054545 | 9500 | 10018.18
| Эмаль Prodecor 2302 RAL 6029 | PUR | ПМ (ПГЛ) | 1 | 60 | 60 | 120 | 1.36 | 50 | 0.1632 | 60 | 0.408 | 6175 | 2519.4
| RAL 1028 | [11 empty] | 3325 | 1356.6
| ИТОГО |  |  |  |  | 220
Отвердитель Prodecor 2201
Отвердитель Prodecor 2302
Металлоконструкции этажерки реакторного блока | [11 empty] | 0
Двухслойное покрытие. Двухкомпонентная система покрытия PRODECOR по АКЗ | [11 empty] | 0
1 | Грунт-эмаль Prodecor 2201 RAL 7035 | Epoxy | М | 1 | 160 | 160 | 290.9091 | 1.45 | 55 | 0.4218182 | 60 | 1.054545 | 34700 | 36592.73
| Эмаль Prodecor 2302 RAL 6029 | PUR | ПМ (ПГЛ) | 1 | 60 | 60 | 120 | 1.36 | 50 | 0.1632 |  | 0.408 | 34700 | 14157.6
| ИТОГО |  |  |  |  | 220
Отвердитель Prodecor 2201
Отвердитель Prodecor 2302
Технологические трубопроводы с Т до +120°С | [11 empty] | 0
Двухслойное покрытие. Двухкомпонентная система покрытия PRODECOR по АКЗ | [11 empty] | 0
1 | Грунт-эмаль Prodecor 2201 RAL 7035 | Epoxy | М | 1 | 160 | 160 | 290.9091 | 1.45 | 55 | 0.4218182 | 60 | 1.054545 | 1476 | 1556.509
| Эмаль Prodecor 2302 RAL 7047 | PUR | ПМ (ПГЛ) | 1 | 60 | 60 | 120 | 1.36 | 50 | 0.1632 |  | 0.408 | 1476 | 602.208
| ИТОГО |  |  |  |  | 220
Отвердитель Prodecor 2201
Отвердитель Prodecor 2302
Однокомпонентная система покрытия. АКЗ ж/б конструкций, постамента реакторного блока
| Грунт-эмаль Prodecor 1204 RAL 7040 | PVC | М | 2 | 70 | 120 | 150 | 1.3 | 40 | 0.39 | 40 | 0.65 | 672 | 436.8
Трубопроводы с Т до +500° С. Грунт-эмаль Prodecor PYRO. Термостойкая (до +400°С) | [5 empty] | 121 | #DIV/0! |  |  | #DIV/0! |  | #DIV/0! |  | #DIV/0!
| Грунт-эмаль Prodecor PYRO RAL 7047 | полисилоксан | М | 2 | 75 | 150 | 166.6667 | 1.26 | 45 | 0.42 | 40 | 0.7 | 4932 | 3452.4
Трубопроводы с Т до +500° С. Грунт-эмаль Prodecor PYRO. Термостойкая (до +400°С)
| Грунт-эмаль Prodecor PYRO RAL 7035 | полисилоксан | М | 2 | 75 | 150 | 166.6667 | 1.26 | 45 | 0.42 | 40 | 0.7 | 3442 | 2409.4
Note on E27: 2*70 мкм
Note on E29: 2*75 мкм
Note on E31: 2*75 мкм
Note on H27: На 1 слой
Note on H29: На 1 слой
Note on H31: На 1 слой