## АКЗ
Перечень рекомендуемых к применению систем АКЗ при строительстве объектов нефтепереработки ПАО "НК "Роснефть"
№ п/п | наименование производителя ЛКМ | Грунтовочный слой |  | Промежуточный слой |  | Финишный слой |  | Практический расход (MAX), кг/м2 |  |  | Примечание
|  | Марка | Ориенти-ровочная толщина, мкм | Марка | Ориенти-ровочная толщина, мкм | Марка | Ориенти-ровочная толщина, мкм | группа сложности 1 | группа сложности 2 | группа сложности 3
1 | АО "Кронос СПб" | грунтовка "Эпокрон" | 50 | эмаль "Кронос-Деко" | 50 | противовандальный лак "Уронос-Деко" | 30 | 0,2+0,2+0,13 | 0,25+0,25+0,17 | 0,38+0,38+0,25
2 | ООО "НПО РОКОР" | грунтовка эпоксидная "Метакор-017" | 80 | - | - | эмаль эпоксидная "Рокор-5095" | 80 | 0,005+0,002667 | 0,0071+0,003768 | 0,0126+0,006721 | максимальный расход при безвоздушном распылении для толщины слоя в 1 мкм.
3 | ООО "САКРЕТ РУССЛАНД" | грунтовка Праймер ЭП10 | 180 | - | - | полиуритановая эмаль Финиш ПУ 20 | 160 | 0,61+0,25 | 0,87+0,36 | 1,77+0,74 | максимальный расход при пневматическом распылении и работе на открытом воздухе при ветре.Система АКЗ для надземных атмосферных металлоконструкций без теплоизоляции для различных категорий коррозионной активности С1, С2, С3
4 | ЗАО НПХ "ВМП" | ИЗОЛЭП-mastiс - толстослойная эпоксидная эмаль | 100-120 | - | - | ПОЛИТОН-УР (УФ) - акрилуретановая эмаль | 50-60 | 0,34+0,19 | 0,53+0,3 | 1,18+0,67 | максимальный расход при безвоздушном распылении. Системы антикоррозионных покрытий для надземных атмосферных металлоконструкций и резервуаров без теплоизоляции для различных категорий коррозионной активности С1, С2, С3, С4 и С5.
5 |  | ИЗОЛЭП-mastiс - толстослойная эпоксидная эмаль | 150-160 | - | - | ПОЛИТОН-УР (УФ) - акрилуретановая эмаль | 50-60 | 0,48+0,19 | 0,74+0,3 | 1,67+0,67
6 |  | ИЗОЛЭП-mastiс - толстослойная эпоксидная эмаль | 180-200 | - | - | ПОЛИТОН-УР (УФ) - акрилуретановая эмаль | 50 | 0,58+0,18 | 0,91+0,27 | 2,04+0,61
7 |  | ИЗОЛЭП-primer - эпоксидный грунт с фосфатом цинка | 100-120 | - | - | ПОЛИТОН-УР (УФ) - акрилуретановая эмаль | 50-60 | 0,37+0,19 | 0,58+0,3 | 1,3+0,67
8 |  | ИЗОЛЭП-primer - эпоксидный грунт с фосфатом цинка | 120-140 | - | - | ПОЛИТОН-УР (УФ) - акрилуретановая эмаль | 60 | 0,44+0,21 | 0,69+0,33 | 0,62+0,74
9 |  | ЦИНЭП - грунтовка цинкнаполненная эпоксидная | 50 | ИЗОЛЭП -mio- эпоксидная эмаль с железной слюдкой | 100 | ПОЛИТОН-УР (УФ) - акрилуретановая эмаль | 50 | 0,33+0,29+0,17 | 0,59+0,46+0,26 | 1,32+1,03+0,58
10 |  | ИЗОЛЭП-primer - эпоксидный грунт с фосфатом цинка | 125 | ИЗОЛЭП -mio- эпоксидная эмаль с железной слюдкой | 125 | ПОЛИТОН-УР (УФ) - акрилуретановая эмаль | 50 | 0,42+0,37+0,17 | 0,66+0,57+0,26 | 1,48+1,29+0,58
11 |  | ЦИНОТАН - грунтовка цинкнаполненная полиуретановая | 80 | ПОЛИТОН-УР - полиуретановая эмаль | 60 | ПОЛИТОН-УР (УФ) - акрилуретановая эмаль | 60 | 0,56+0,21+0,2 | 0,88+0,33+0,31 | 1,98+0,74+0,7
12 |  | ВИНИКОР-НОРД — грунт-эмаль винилово-полиэфирная | 160 | - | - | - | - | 0.74 | 1.15 | 2.58
13 |  | ЦИНОЛ - грунтовка цинкнаполненная полимерная | 80 | - | - | АЛПОЛ - полимерная композиция с алюминиевой пудрой | 40 | 0,72+0,37 | 1,13+0,53 | 2,54+1,18 | максимальный расход при безвоздушном распылении. Покрытие для защиты опорных и вспомогательных металлоконструкций
14 |  | ЦИНОТАН - грунтовка цинкнаполненная полиуретановая | 80 | - | - | АЛЮМОТАН - полиуретановая композиция с алюминиевой пудрой | 70 | 0,56+0,23 | 0,88+0,35 | 1,98+0,79
15 |  | ИЗОЛЭП-гидро - толстослойная эпоксидная композиция | 500 | - | - | - | - | 1.3 | 2.04 | 4.57 | максимальный расход при безвоздушном распылении. Покрытие для защиты портовых сооружений (полное погружение)
16 |  | ЦИНОТЕРМ - термостойкая цинкнаполненная кремнийорганическая композиция | 100 | - | - | АЛЮМОТЕРМ - термостойкая алюмонаполненная кремнийорганическая композиция | 20 | 092+011 | 1,44+0,18 | 3,23+0,39 | максимальный расход при безвоздушном распылении. Системы покрытий для категории высокотемпературной коррозионной активности до 400°С
17 |  | ЦИНОТАН - грунтовка цинкнаполненная полиуретановая | 100 | - | - | ФЕРРОТАН - полиуретановая композиция с "железной слюдкой" | 200 | 0,71+0,7 | 1,1+1,09 | 2,47+2,45 | максимальный расход при безвоздушном распылении. окрытия для защиты внутренней поверхности ЕМКОСТНОГО ОБОРУДОВАНИЯ
18 |  | ИЗОЛЭП-oil - толстослойная эпоксидная композиция | 400 | - | - | - | - | 0.98 | 1.53 | 3.44
19 | ЗАО «Уфимский лакокрасочный завод» | полиуретановая антикоррозионная грунт-эмаль 2К ПУ «THORAL» | 60 | полиуретановая антикоррозионная грунт-эмаль 2К ПУ «THORAL» | 60 | полиуретановая антикоррозионная грунт-эмаль 2К ПУ «THORAL» | 60 | 1.08 | 1.71 | 3.84 | Практический расход с учетом безвоздушного распыление, на шероховатой поверхности металлопроката холоднокатаный, обработанный песком.
20 | АО «Русские краски» | грунт-эмаль Prodecor 1201 | 80 | - | - | - | - | 0.33 | 0.47 | 1.08
21 |  | грунт-эмаль Prodecor 2201 | 160 | - | - | эмаль Prodecor 2302 | 60 | 0,61+0,19 | 0,87+0,27 | 2,01+0,63
22 |  | грунт-эмаль Prodecor 2201 | 160 | - | - | Prodecor 2303 | 60 | 0,61+0,18 | 0,87+0,26 | 2,01+0,6
23 | ООО "НПО "СпецПолимер" | СпецПротект 011 | 80 | - | - | СпецПротект 112 | 80 | 0,23+0,25 | 0,29+0,31 | 0,47+0,43 | обработка поверхности пескоструйным способом (песок, купершлак).
24 |  | СпецПротект 011 | 160 | - | - | СпецПротект 112 | 80 | 0,46+0,25 | 0,57+0,31 | 0,86+0,47
25 |  | СпецПротект 011 | 120 | - | - | СпецПротект 112 | 80 | 0,34+0,25 | 0,43+0,31 | 0,64+0,47
26 |  | СпецПротект 011 | 180 | - | - | СпецПротект 112 | 100 | 0,51+0,31 | 0,64+0,39 | 0,96+0,58
27 |  | СпецПротект 008 | 160 | - | - | СпецПротект 112 | 80 | 0,84+0,25 | 1,05+0,31 | 1,57+0,47
28 |  | СпецПротект 008 | 180 | - | - | СпецПротект 112 | 100 | 0,94+0,31 | 1,18+0,39 | 1,77+0,58
29 | ООО ЗЛКМ "Снежинка" | Грунтовка цинкнаполненная полиуретановая СК-ЦИНК | 80 | Грунтовка полиуретановая СК-ПУР | 100 | Эмаль полиуретановая СК-ПУР | 100 | 0,5+0,29+0,22 | 0,54+0,29+0,27 | 0,81+0,43+0,4 | Безвоздушное распыление. Наружные поверхности трубопроводов.конструкций и оборудования
30 |  | Эмаль полиуретановая "СК-ПРОТЕКТ" | 60 | - | - | Эмаль полиуретановая "СК-ПРОТЕКТ" | 100 | 0,37+0,27 | 0,46+0,28 | 0,7+0,42 | Безвоздушное распыление. Защита металлических конструкций
31 |  | Грунтовка цинкнаполненная полиуретановая СК-ЦИНК | 80 | - | - | Эмаль полиуретановая "СК-ПРОТЕКТ" | 120 | 0,5+0,28 | 0,62+0,35 | 0,93+0,52 | Безвоздушное распыление. Защита металлических конструкций
32 |  | Грунтовка полиуретановая "СК-ПРОТЕКТ" | 80 | - | - | Эмаль полиуретановая "СК-ПРОТЕКТ" | 80 | 0,21+0,18 | 0,26+0,23 | 0,39+0,34 | Безвоздушное распыление. Защита металлических конструкций
33 |  | Грунтовка полиуретановая "СК-ПРОТЕКТ" | 100 | - | - | Эмаль полиуретановая "СК-ПРОТЕКТ" | 100 | 0,26+0,23 | 0,33+0,28 | 0,49+0,42 | Безвоздушное распыление. Защита металлических конструкций
34 |  | Грунтовка полиуретановая "СК-ПРОТЕКТ" | 160 | - | - | Эмаль полиуретановая "СК-ПРОТЕКТ" | 120 | 0,42+0,27 | 0,53+0,34 | 0,79+0,51 | Безвоздушное распыление. Защита металлических конструкций
35 |  | Грунтовка полиуретановая "СК-ПУР" | 120 | - | - | Эмаль полиуретановая "СК-ПУР" | 100 | 0,32+0,23 | 0,4+0,28 | 0,59+0,42 | Безвоздушное распыление. Защита металлических конструкций
36 |  | Эпоксидная композиция СК-РЕЗЕРВ | 150 | - | - | Эпоксидная композиция СК-РЕЗЕРВ | 150 | 0,31+0,28 | 0,38+0,35 | 0,58+0,53 | Безвоздушное распыление. Внутренние поверхности резервуаров и емкостей под темные нефтепродукты
37 |  | Термореактивное полиуретановое покрытие "МАСТИКОР"* | 1000 | - | - | - | - | 1.28 | 1.6 | 2.39 | Безвоздушное распыление. Защита подземных трубопроводов и оборудования (соединительные детали, механо-технологическое оборудование, трубы, трубопроводы, монтажные узлы трубопроводов подземной и подводной (с заглублением в дно) прокладки
38 | ООО "Завод ВДМ "Пигмент" | грунт-эмаль ЭпоксиКоут Мастик | 150 | - | - | эмаль Урпейнт | 60 | 0,296+0,193 | 0,495+0,241 | 0,73+0,36 | Безвоздушное распыление.
39 |  | грунтовка ЭпоксиКоут Цинк | 80 | грунтовка ЭпоксиКоут -064 | 120 | эмаль Урпейнт | 80 | 0,359+0,32+0,255 | 0,448+0,4+0,318 | 0,609+0,598+0,47 | Безвоздушное распыление.
40 | ООО "РЕД БИЛД" | "ПРЕГРАД А" - алкид-уретановая грунт-эмаль | 50 | - | - | "ПРЕГРАД А" - алкид-уретановая грунт-эмаль | 50 | 0,17 + 0,17 | 0,198 + 0,19 | 0,297 + 0,29 | Для категории коррозионной активности С1, С2, С3 / Срок службы 10 лет
41 |  | "ПРЕГРАД 0521" - эпоксидная грунт-эмаль | 100 | - | - | "ПРЕГРАД 1511" - полиуретановая эмаль | 50 | 0,30 + 0,19 | 0,35 + 0,22 | 0,52 + 0,33 | Для категории коррозионной активности С1, С2, С3, С4 / Срок службы 10-15 лет
42 |  | "ПРЕГРАД 0521" - эпоксидная грунт-эмаль | 150 | - | - | "ПРЕГРАД 1511" - полиуретановая эмаль | 50 | 0,44 + 0,19 | 0,52 + 0,22 | 0,78 + 0,33 | Для категории коррозионной активности С1, С2, С3, С4 / Срок службы 15-20 лет
43 | АО "НПК "КоррЗащита" | Грунт-эмаль СБЭ-111 "Унипол" марки АМ | 80 | - | - | Грунт-эмаль СБЭ-111 "Унипол" марки АМ | 80 | 0,26+0,24 | 0,33+0,3 | 0,49+0,45 | Антикоррозионная защита изолированных и неизолированных трубопроводов, строительных металлоконструкций (надземная часть)
44 |  | Грунт-эмаль СБЭ-111 "Унипол" марки АМ | 50 | - | - | Грунт-эмаль СБЭ-111 "Унипол" марки АМ | 50 | 0,16+0,15 | 0,2+0,18 | 0,3+0,27
45 |  | Цинкнаполненный грунт СБЭ-111 "Унипол" марки АЦ | 50 | Грунт-эмаль СБЭ-111 "Унипол" марки АМ | 80 | Грунт-эмаль СБЭ-111 "Унипол" марки АМ | 80 | 0,24+0,24+0,24 | 0,3+0,3+0,3 | 0,42+0,45+0,45
46 |  | Цинкнаполненный грунт СБЭ-111 "Унипол" марки АЦ | 80 | Грунт-эмаль СБЭ-111 "Унипол" марки АМ | 80 | Грунт-эмаль СБЭ-111 "Унипол" марки АМ | 80 | 0,39+0,24+0,24 | 0,49+0,3+0,3 | 0,73+0,45+0,45
47 |  | Грунт-эмаль СБЭ-111 "Унипол" марки В-СЭ | 80 | - | - | Грунт-эмаль СБЭ-111 "Унипол" марки В-СЭ | 80 | 0,22+0,2 | 0,27+0,25 | 0,41+0,37
48 |  | Грунт-эмаль СБЭ-111 "Унипол" марки В-СЭ | 100 | - | - | Грунт-эмаль СБЭ-111 "Унипол" марки В-СЭ | 100 | 0,28+0,25 | 0,35+0,32 | 0,52+0,47 | Антикоррозионная защита наружной поверхности емкостей, резервуаров; изолированных и неизолированных трубопроводов, строительных металлоконструкций (надземная и подземная часть), металлических свай (надземная и подземная часть)
49 |  | Грунт СБЭ-111 "Унипол" | 80 | - | - | Грунт-эмаль СБЭ-111 "Унипол" марки АМ | 80 | 0,26+0,24 | 0,33+0,3 | 0,49+0,39 | Антикоррозионная защита изолированных и неизолированных трубопроводов, строительных металлоконструкций (надземная часть)
50 |  | Цинкнаполненный грунт СБЭ-111 "Унипол" марки АЦ | 50 | - | - | Грунт-эмаль СБЭ-111 "Унипол" марки АМ | 110 | 0,24+0,26 | 0,3+0,33 | 0,42+0,49
51 |  | Грунт-эмаль СБЭ-111 "Унипол" марки Б | 90 | - | - | Грунт-эмаль СБЭ-111 "Унипол" марки Б | 90 | 0,23+0,21 | 0,29+0,26 | 0,43+0,39 | Антикоррозионная защита строительных металлоконструкций (надземная и подземная часть), металлических свай (надземная и подземная часть)
52 |  | Эпоксидный грунт СБЭ-111 "Унипол" марки ЭП | 80 | - | - | Грунт-эмаль СБЭ-111 "Унипол" марки АУ | 80 | 0,2+0,19 | 0,24+0,24 | 0,37+0,35 | Антикоррозионная защита наружной поверхности емкостей, резервуаров; изолированных и неизолированных трубопроводов, строительных металлоконструкций (надземная часть)
53 |  | Цинкнаполненный грунт СБЭ-111 "Унипол" марки АЦ-Э | 80 | Эпоксидный грунт СБЭ-111 "Унипол" марки ЭП | 80 | Грунт-эмаль СБЭ-111 "Унипол" марки АУ | 80 | 0,37+0,2+0,19 | 0,46+0,24+0,24 | 0,69+0,37+0,35
54 |  | Цинкнаполненный грунт СБЭ-111 "Унипол" марки АЦ-Э | 80 | Грунт-эмаль СБЭ-111 "Унипол" марки В-СЭ | 100 | Грунт-эмаль СБЭ-111 "Унипол" марки В-СЭ | 100 | 0,37+0,25+0,25 | 0,46+0,32+0,32 | 0,69+0,47+0,47 | Антикоррозионная защита погружаемых в землю и воду строительных металлоконструкций, свай, фундаментов, трубопроводов (надземная и подземная часть)
55 |  | Грунт-эмаль СБЭ-111 "Унипол" марки АТ | 80 | - | - | Грунт-эмаль СБЭ-111 "Унипол" марки АТ | 80 | 0,23+0,21 | 0,29+0,26 | 0,43+0,39 | Антикоррозионная защита технологического оборудования и трубопроводов, наружной поверхности дымовых труб, паропроводов, подвергающихся нагреву до 200°С
56 |  | Грунт-эмаль СБЭ-111 "Унипол" марки Т | 80 | - | - | Грунт-эмаль СБЭ-111 "Унипол" марки Т | 80 | 0,23+0,21 | 0,29+0,26 | 0,43+0,39 | Антикоррозионная защита технологического оборудования и трубопроводов, наружной поверхности дымовых труб, паропроводов, подвергающихся нагреву до 600°С
57 | АО "Мороовский химический завод" | Полисилокнсановая грунт-эмаль Армокот S70 | 80 | Полисилокнсановая грунт-эмаль Армокот S70 | 80 | Полисилокнсановая грунт-эмаль Армокот S70 | 80 | 0,316+0,288+0,288 | 0,495+0,45+0,45 | 1,11+1,1+1,1 | Безвоздушное распыление, металлоконструкции в сильноагнессивных средах различой природы
58 |  | Полисилокнсановая Грунтовка Армокот 01 | 80 | - | - | Полисилокнсановая грунт-эмаль Армокот F100 | 100 | 0,329+0,373 | 0,513+0,583 | 1,152+1,309 | Безвоздушное распытение - защита металллоконструкций и трубопроводов в атмосфере и внутри зданий до 100 С
59 |  | Полисилокнсановая грунт-эмаль Армокот F100 | 90 | - | - | Полисилокнсановая грунт-эмаль Армокот F100 | 90 | 0,369+0,336 | 0,577+0,525 | 1,295+1,178 | Безвоздушное распытение - защита металллоконструкций и трубопроводов в атмосфере и внутри зданий до 300 С
60 |  | Полисилокнсановая Грунтовка Армокот 01 | 80 | - | - | полисилоксановая грунт-эмаль Армокот V500 | 100 | 0,329+0,373 | 0,513+0,583 | 1,152+1,309 | Безвоздушное распытение - защита металллоконструкций и трубопроводов в атмосфере и внутри зданий, дымоходы до 100 С
61 |  | полисилоксановая грунт-эмаль Армокот V500 | 90 | - | - | полисилоксановая грунт-эмаль Армокот V500 | 90 | 0,369+0,336 | 0,577+0,525 | 1,295+1,178 | Безвоздушное распытение - защита металллоконструкций и трубопроводов в атмосфере и внутри зданий, печи до 400 С
62 |  | полисилоксановая грунт-эмаль Армокот V500 | 80 | полисилоксановая грунт-эмаль Армокот V500 | 80 | полисилоксановая грунт-эмаль Армокот V500 | 80 | 0,328+0,298+0,298 | 0,513+0,466+0,466 | 1,151+1,047+1,047 | Безвоздушное нанесение, сваи (буро-опускной метод погружения)
63 |  | эпоксидная грунт-эмаль Армотанк 07 | 150 | - | - | полиуретановая эмаль Армотанк N700 | 50 | 0,385+0,141 | 0,602+0,221 | 1,35+0,496 | Безвоздушное распыление, резервуары снаружи с прилегающими металлоконструкциями, трубопроводы до 125С
64 |  | эпоксидная грунт-эмаль Армотанк 07 | 150 | - | - | эпоксидная грунт-эмаль Армотанк 07 | 150 | 0,385+0,35 | 0,601+0,546 | 1,349+1,227 | Безвоздушное распыление. Окрашивание свай и металлоконструкций погружаемых в землю
65 |  | Эпоксидная грунт-эмаль Армотанк ОЙЛ | 175 | - | - | Эпоксидная грунт-эмаль Армотанк ОЙЛ | 175 | 0,385+0,35 | 0,602+0,547 | 1,35+1,227 | Безвоздушное распыление. Окрашивание внутренней поверхности резервуаров - темные нефтепродукты, тарная нефть
66 | ООО "Краском" | Грунтовка Prozinc PU Primer | 80 | Эмаль Promica PU Barrier | 80 | Грунт-эмаль Procoat AP 259 SC | 50-80 | 0,49+0,24+(0,15-0,24) | 0,77+0,38+(0,24-0,38) | 1,72+0,86+(0,54-0,86) | Максимальный расход при безвоздушном распылении.
67 |  | Грунтовка Procore PU 167 Primer | 80 | Эмаль Promica PU Barrier | 80 | Грунт-эмаль Procoat AP 259 SC | 50-80 | 0,26+0,24+(0,15-0,24) | 0,40+0,38+(0,24-0,38) | 0,89+0,86+(0,54-0,86) | Максимальный расход при безвоздушном распылении. Системы антикоррозионных покрытий для надземных атмосферных металлоконструкций и резервуаров без теплоизоляции для различных категорий коррозионной активности С1, С2, С3, С4 и С5.
68 |  | Грунтовка Prozinc PU Primer | 60 | Эмаль Promica PU Barrier | 60 | Грунт-эмаль Procoat AP 259 SC | 60 | 0,37+0,18+0,18 | 0,57+0,29+0,29 | 1,29+0,65+0,65
69 |  | Грунтовка Prozinc PU Primer | 80 | - | - | Грунт-эмаль Procoat AP 259 SC | 60-100 | 0,49+(0,18-0,31) | 0,77+(0,29-0,49) | 1,72+(0,65-1,08)
70 |  | Грунтовка Procore PU 167 Primer | 80-100 | - | - | Грунт-эмаль Procoat AP 259 SC | 80-100 | (0,20-0,32)+(0,24-0,31) | (0,31-0,50)+(0,38-0,49) | (0,70-1,39)+(0,86-1,08)
71 |  | Грунт-эмаль Procoat AP 259 SC | 45-80 | - | - | Грунт-эмаль Procoat AP 259 SC | 45-80 | (0,15-0,27)+(0,14-0,24) | (0,24-0,42)+(0,21-0,38) | (0,53-0,86)+(0,48-0,86)
72 |  | Грунтовка Дюропокс Праймер 55 | 50-70 | Грунт-эмаль Дюропокс ДТМ 70 | 130 | Эмаль Изопур Финиш 80 | 50 | (0,26-0,36)+0,33+0,15 | (0,40-0,56)+0,51+0,24 | (0,89-1,25)+1,16+0,54
73 |  | Грунтовка Дюропокс Праймер 55 | 50-70 | Грунт-эмаль Дюропокс ДТМ 70 | 75-100 | - | - | (0,26-0,36)+(0,19-0,25) | (0,40-0,56)+(0,30-0,40) | (0,89-1,25)+(0,67-0,89)
74 |  | Грунт-эмаль Дюропокс ДТМ 70 | 75-100 | Грунт-эмаль Дюропокс ДТМ 70 | 75-100 | Эмаль Изопур Финиш 80 | 50 | (0,21-0,28)+(0,19-0,25)+0,15 | (0,33-0,44)+(0,30-0,40)+0,24 | (0,74-0,98)+(0,67-0,89)+0,54
75 |  | Грунт-эмаль Дюропокс ДТМ 70 | 95-100 | Грунт-эмаль Дюропокс ДТМ 70 | 95-100 | Эмаль Изопур Финиш 80 | 80-100 | (0,27-0,28)+(0,24-0,25)+(0,24-0,31) | (0,41-0,44)+(0,38-0,40)+(0,38-0,48) | (0,93-0,98)+(0,85-0,89)+(0,86-1,08) | Максимальный расход при безвоздушном распылении. Для категории карозионной активности С5-I, C5-M / ОМ1, ОМ3
76 |  | Грунт-эмаль Дюропокс ДТМ 70 | 90-100 | - | - | Эмаль Изопур Финиш 80 | 50-60 | (0,25-0,28)-+(0,15-0,18) | (0,39-0,44)+(0,24-0,29) | (0,88-0,98)+(0,54-0,65) | Максимальный расход при безвоздушном распылении. Системы антикоррозионных покрытий для надземных атмосферных металлоконструкций и резервуаров без теплоизоляции для различных категорий коррозионной активности С1, С2, С3, С4 и С5.
77 |  | Грунт-эмаль Дюропокс ДТМ 70 | 90-100 | - | - | Грунт-эмаль Дюропокс ДТМ 70 | 90-100 | (0,25-0,28)+(0,23-0,25) | (0,39-0,44)+(0,36-0,40) | (0,88-0,98)+(0,80-0,89)
78 |  | Грунт-эмаль Дюропокс ДТМ 70 | 150 | - | - | Грунт-эмаль Дюропокс ДТМ 70 | 150 | 0,42+0,38 | 0,65+0,59 | 1,46+1,33 | Максимальный расход при безвоздушном распылении. Для категории карозионной активности С5-I, C5-M, Im1, Im2/ ОМ1, ОМ3
79 |  | Покрытие Дюропокс Мастик 80 | 130-150 | - | - | Покрытие Дюропокс Мастик 80 | 130-150 | (0,37-0,43)+(0,34-0,39) | (0,58-0,66)+(0,52-0,60) | (1,30-0,49)+(1,18-1,36) | Покрытия для защиты внутренней поверхности ЕМКОСТНОГО ОБОРУДОВАНИЯ
80 |  | Покрытие Procoat EP 270 SC | 150 | - | - | Покрытие Procoat EP 270 SC | 150 | 0,46+0,41 | 0,71+0,64 | 1,59+1,45
81 |  | Эмаль термостойкая Протерм 600 | 30-60 | - | - | - | - | (0,12-0,24) | (0,19-0,37) | (0,42-0,83) | Для защиты металлических поверхностей подверженных температуре до 600°С
82 | Akzo Nobel Coatings | Intertherm 228 | 100 | Intertherm 228 | 100 | - | - | 0,57 + 0,4 | 0,89 + 0,62 | 1,99 + 1,39
83 |  | Interseal 670 HS | 150 | Interseal 670 HS | 150 | - | - | 0,59 + 0,48 | 0,93 + 0,76 | 2,08 + 1,7
84 | ООО "АКЗ покрытия" АКРУС | Акрус - эпокс С | 140 | - | - | Акрус -полиур | 60 | 0,311+0,2 | 0,486+0,312 | 1,091+0,701
85 |  | Акрус - эпокс | 80 | Акрус - эпокс С | 100 | Акрус -полиур | 60 | 0,25+0,222+0,2 | 0,391+0,347+0,213 | 0,878+0,779+0,701
86 |  | Акрус - эпоцинк | 60 | Акрус - эпокс С | 120 | Акрус -полиур | 60 | 0,146+0,267+0,2 | 0,228+0,417+0,312 | 0,512+0,935+0,701
87 | ООО "Гамма Индустриальные Краски" | Грунтовка "Гамма-Эпицинк-027" | 60-80 | Грунтовка "Эпипрайм-046" | 110-130 | Эмаль "Гамма-УР-11" марка Б | 50 | 0,44+0,35+0,20 | 0,55+0,44+0,25 | 0,83+0,66+0,38 | Максимальный расход при безвоздушном распылении.
88 |  | Грунтовка "Гамма-Эпицинк-027" | 80 | Грунтовка "Эпипрайм-046" | 120 | Эмаль "Гамма-УР-11" марка Б | 70 | 0,50+0,35+0,28 | 0,63+0,44+0,35 | 0,94+0,66+0,53
89 |  | Грунтовка "Эпипрайм-046" | 150 |  |  | Эмаль "Гамма-УР-11" марка Б | 50 | 0,44+0,20 | 0,55+0,25 | 0,83+0,28
90 |  | Грунтовка "Эпипрайм-046" | 100 | Грунтовка "Эпипрайм-046" | 100 | Эмаль "Гамма-УР-11" марка Б | 50 | 0,29+0,29+0,20 | 0,37+0,37+0,25 | 0,55+0,55+0,38
91 |  | Грунтовка "Эпипрайм-046" | 120 | Эмаль "Гамма-УР-11" марка Б | 40 | Эмаль "Гамма-УР-11" марка Б | 40 | 0,35+0,16+0,16 | 0,44+0,20+0,20 | 0,66+0,30+0,30
92 |  | Грунтовка Гамма-Эпицинк-027 | 80 | Эмаль "Гамма-УР-11" марка Б | 60 | Эмаль "Гамма-УР-11" марка Б | 60 | 0,50+0,24+0,24 | 0,63+0,30+0,30 | 0,94+0,45+0,45
93 | Tikkurila, Oyj | Темацинк 77 | 80 | - | - | Темадур СЦ 50 | 120 | 0,41+0,34 | 0,51+0,43 | 0,77+0,64
94 |  | Темацинк 77 | 80 | - | - | Темадур ХБ 50 | 120 | 0,41+0,36 | 0,51+0,46 | 0,77+0,68
95 |  | Темацинк 77 | 80 | Темакоут ГПЛ-С Праймер | 100 | Темадур 50 | 60 | 0,41+0,33+0,19 | 0,51+0,41+0,23 | 0,77+0,61+0,35
96 |  | Темацинк 77 | 80 | - | - | Темакоут ГПЛ-С Праймер | 100 | 0,41+0,33 | 0,51+0,41 | 0,77+0,61
97 |  | Темапрайм ЕЕ | 60-80 | - | - | Темалак АБ 70 | 60-80 | 0,26+0,21 | 0,32+0,26 | 0,48+0,39
98 |  | Теманил МС Праймер | 100 | - | - | Темакрил АР 50 | 60 | 0,39+0,24 | 0,48+0,30 | 0,72+0,45
99 |  | Темацинк 77 | 60 | Темакоут Праймер | 160 | Темадур 90 | 60 | 0,31+0,44+0,17 | 0,39+0,55+0,22 | 0,58+0,83+0,33
100 |  | Темабонд СТ 200 | 190 | - | - | Тематейн 50 | 50 | 0,44+0,15 | 0,55+0,18 | 0,83+0,27
101 |  | Темакоут СПА Праймер | 150 | - | - | Тематейн 50 | 50 | 0,42+0,15 | 0,52+0,18 | 0,78+0,27
102 |  | Темакоут Праймер | 150 | - | - | Тематейн 50 | 50 | 0,42+0,15 | 0,52+0,18 | 0,78+0,27
103 | ООО «Эмпреса-М» Компания Велесгард | Полиуретановая грунтовка WG-Велестоун | 80-100 | - | - | Полиуретановая эмаль WG-Сулакавер ( WG-Сулакавер 2К) | 60-80 | 0,194+0,165 (0,166) | 0,242+0,208 (0,209) | 0,365+0,31 (0,312)
104 |  | Грунтовка по металлу с высоким содержанием цинка WG-Феррогальваник | 80 | WG-Велефлекс | 100 | Полиуретановая эмаль WG-Сулакавер (WG-Сулакавер 2К) | 60 | 0,364+0,286+ 0,165 (0,166) | 0,456 +0,355+0,208 (0,209) | 0,685+0,535+0,31 (0,312) | категория Im1, Im2, (погружение в пресную воду, морскую воду)
105 |  | Грунтовка по металлу с высоким содержанием цинка WG-Феррогальваник | 100 | - | - | Полиуретановая эмаль WG-Сулакавер / WG-Сулакавер 2К | 60 | 0,364+0,165 (0,166) | 0,456+0,208 (0,209) | 0,685+0,31 (0,312)
106 |  | Эпоксидная грунт-эмаль WG-Велефорс Мастик | 150 | - | - | Эпоксидная грунт-эмаль WG-Велефорс Мастик | 150 | 0,343+0,343 | 0,428+0,428 | 0,643+0,643 | категория Im1, Im2, Im3 (погружение в пресную воду, морскую воду, заглубление в почву)
107 |  | Модифицированная алкидная грунтовка WG-Велпраймер | 50-60 | - | - | Модифицированная алкидная эмаль WG-Юниверсал | 50-60 | 0,224+0,206 | 0,28+0,257 | 0,42+0,385
108 |  | Модифицированная алкидная грунт-эмаль WG-Юниверсал | 50-60 | - | - | Модифицированная алкидная эмаль WG-Юниверсал | 50-60 | 0,206+0,206 | 0,257+0,257 | 0,385+0,385
109 |  | Эпоксидная грунтовка WG-Велефорс Мастик | 140 | - | - | Полиуретановая эмаль WG-Сулакавер 2К | 60 | 0,32+0,166 | 0,4+0,209 | 0,6+0,312
110 | ООО «Хелиос РУС» | Эпоксидное грунтовочное покрытие EPOSTEEL HB LT | 100 | - | - | Полиуретановое покрытие GUARDALUX эмаль НВ | 80 | 0,285+0,253 | 0,33+0,287 | 0,39+0,33
111 | HEMPEL | HEMPADUR ZINC 17360 | 40 | HEMPADUR MASTIC 45880 | 140 | HEMPATHANE HS 55610 | 60 | 0,25+0,34+0,16 | 0,35+0,48+0,22 | 0,59+0,82+0,37 | Нанесение методом безвоздушного распыления. Для наружных поверхностей. Среды С3,С4, С5М.
112 |  | HEMPADUR MASTIC 45880 | 180 | - | - | HEMPATHANE TOPCOAT 55210 | 60 | 0,49+0,18 | 0,58+0,26 | 1,16+0,44 | Нанесение методом безвоздушного распыления. Для наружных поверхностей. Среды С3,С4.
113 |  | HEMPADUR MASTIC 45880 | 180 | - | - | HEMPATHANE HS 55610 | 60 | 0,49+0,16 | 0,68+0,23 | 1,16+0,39 | Нанесение методом безвоздушного распыления. Для наружных поверхностей. Среды С3,С4.
114 |  | HEMPADUR QUATTRO17634 | 120 | - | - | HEMPATHANE TOPCOAT 55210 | 60 | 0,34+0,18 | 0,47+0,26 | 0,8+0,44 | Нанесение методом безвоздушного распыления. Для наружных поверхностей. Среды УХЛ1(С4), ХЛ. До 100С.
115 |  | HEMPADUR FAST DRY 17410 | 100 | - | - | HEMPATHANE HS 55610 | 80 | 0,31+0,22 | 0,43+0,31 | 0,74+0,52 | Нанесение методом безвоздушного распыления. Для наружных поверхностей. Среды УХЛ1(С4), ОМ1(С5).
116 |  | HEMPADUR QUATTRO17634 | 125 | - | - | HEMPADUR QUATTRO17634 | 125 | 0,36+0,32 | 0,49+0,44 | 0,84+0,76 | Нанесение методом безвоздушного распыления Для внутреннего покрытия. Темные нефтепродукты.
117 |  | HEMPADUR 85671 | 125 | - | - | HEMPADUR 85671 | 125 | 0,45+0,41 | 0,63+0,57 | 1,08+0,98 | Нанесение методом безвоздушного распыления Для внутреннего покрытия. Светлые нефтепродукты.
118 |  | HEMPADUR ANTI-STATIC 85170 | 125 | - | - | HEMPADUR ANTI-STATIC 85170 | 125 | 0,39+0,36 | 0,55+0,5 | 0,94+0,86 | Нанесение методом безвоздушного распыления Для внутреннего покрытия. Антистатичное покрытие.
119 |  | HEMPADUR 35560 | 320 | - | - | - | - | 0.6 | 0.84 | 1.43 | Нанесение методом безвоздушного распыления Для внутреннего покрытия. Покрытие усиленного типа со 100% СО.
120 | ООО "Фабрика "Краски Хеми" | ФЕРРА-ЭП-018 | 80 | ФЕРРА-ЭП-718 | 100 | ФЕРРА-УР-720 | 60 | 0,205+0,187+0,16 | 0,256+0,233+0,2 | 0,384+0,349+0,299
121 | ООО "ПК "Техпромсинтез" | ПРИМ ПЛАТИНА БК | 190 | - | - | PRIM URETAN Coat PN | 50 | 0,63+0,17 | 0,75+0,2 | 0,82+0,23
122 |  | PRIM PLATINA Primer | 60 | ПРИМ ПЛАТИНА BH | 130 | PRIM URETAN Coat PN | 50 | 0,47+0,36+0,17 | 0,55+0,44+0,2 | 0,59+0,46+0,23
123 |  | ПРИМ ПЛАТИНА | 80 | - | - | ПРИМ ПЛАТИНА | 160 | 0,33+0,44 | 0,4+0,53 | 0,44+0,57
124 |  | ПРИМ ПЛАТИНА | 150 | - | - | - | - | 0.52 | 0.61 | 0.66
125 |  | PRIM PLATINA Multicoat FS | 150 | - | - | - | - | 0.52 | 0.61 | 0.66
126 |  | ПРИМ ПРОМКОР Актив | 150 | - | - | - | - | 0.63 | 0.77 | 0.82
127 |  | PRIM PLATINA Multicoat FS | 250 | - | - | PRIM PLATINA Multicoat FS | 250 | 0,8+0,69 | 0,95+0,82 | 1,020+0,88
128 | ООО "Йотун Пэйнтс" | Грунтовка Jotamastic 80 | 180 | - | - | Эмаль Hardtop XP | 60 | 0,52+0,19 | 0,81+0,29 | 1,81+0,65 | Системы покрытий для наружной поверхности емкостного оборудования без теплоизоляции
129 |  | Грунтовка Penguard Express ZP | 180 | - | - | Эмаль Hardtop XP | 60 | 0,6+0,19 | 0,93+0,29 | 2,09+0,65
130 |  | Грунтовка Primastic Universal | 140 | - | - | Эмаль Hardtop XPF | 60 | 0,42+0,19 | 0,65+0,29 | 1,47+0,65
131 |  | Грунт-эмаль Marathon | 350 | - | - |  |  | 0.85 | 1.32 | 2.96 | Системы покрытий для наружной поверхности емкостного оборудования, эксплуатирующегося заглубленным в почву
132 |  | Грунт-эмаль Marathon | 500 | - | - |  |  | 1.21 | 1.89 | 4.23
133 |  | Грунт-эмаль Tankguard Storage | 125 | - | - | Грунт-эмаль Tankguard Storage | 125 | 0,47+0,43 | 0,74+0,68 | 1,66+1,52 | Системы для внутренней поверхности емкостного оборудования
134 |  | Грунт-эмаль Tankguard Storage | 150 | - | - | Грунт-эмаль Tankguard Storage | 150 | 0,57+0,52 | 0,89+0,81 | 2+1,81
135 |  | Грунт-эмаль Tankguard CV | 150 | - | - | Грунт-эмаль Tankguard CV | 150 | 0,64+0,59 | 1,01+0,92 | 2,26+2,06
136 |  | Грунт-эмаль Tankguard NCV | 125 | - | - | Грунт-эмаль Tankguard NCV | 125 | 0,47+0,43 | 0,74+0,68 | 1,66+1,52
137 |  | Грунт-эмаль Tankguard NCV | 160 | - | - | Грунт-эмаль Tankguard NCV | 160 | 0,61+0,55 | 0,95+0,87 | 2,13+1,94
138 |  | Грунт-эмаль Tankguard 412 | 300 | - | - |  |  | 0.69 | 1.08 | 2.42
139 |  | Грунт-эмаль Tankguard 412 | 320 | - | - |  |  | 0.74 | 1.15 | 2.58
140 |  | Грунт Penguard Express ZP | 130 | - | - | Эмаль Hardtop XPF | 50 | 0,43+0,16 | 0,67+0,24 | 1,51+0,55 | Системы покрытий для наружной поверхности металлоконструкций
141 |  | Грунт Penguard Express | 150 | - | - | Эмаль Hardtop XP | 60 | 0,5+0,19 | 0,78+0,29 | 1,74+0,65
142 |  | Грунт Penguard HSP | 150 | - | - | Эмаль Hardtop AX | 60 | 0,5+0,19 | 0,78+0,29 | 1,74+0,65
143 |  | Грунт Jotamastic 80 | 130 | - | - | Эмаль Hardtop XPF | 50 | 0,37+0,16 | 0,58+0,24 | 1,31+0,55
144 | ООО "Разноцвет" | ГрунтовкаУР-0446 | 80 | Грунт-эмаль УР-1529 | 80 | Эмаль АК-1530 | 80 | 0,21+0,19+0,23 | 0,26+0,24+0,29 | 0,39+0,36+0,43
145 | ООО "АМЕС" "NOR MAALI OY" | Normastic 405 Al | 2х125 | - | - | Normadur 65 HS | 50 | 0,603+0,132 | 0,699+0,156 | 1,05+0,24
146 |  | NorECOat FD ZP Primer | 90 | NorECOat HS | 90 | Normafine HS | 60 | 0,261+0,236+0,145 | 0,45+0,283+0,172 | 0,464+0,424+0,264
147 |  | Normazinc 90 SE | 50 | Normastic 405 Al | 140 | Normadur 65 HS | 50 | 0,281+0,343+0,132 | 0,324+0,397+0,156 | 0,475+0,603+0,24
148 |  | NorECOat FD Primer | 150 | - | - | Normadur 65 HS | 50 | 0,45+0,132 | 0,522+0,156 | 0,68+0,24
149 | ООО "ИТЦ Юниверсум" | Эмаль Universum ЭП 5003 | 120 | - | - | Эмаль Universum УР 7011 | 80 | 0,251+0,250 | 0,315+0,314 | 0,377+0,376 | Защита от коррозии металлоконструкций со сроком службы более 25 лет в промышленной атмосфере с макроклиматическим районом УХЛ 1 и срок службы более 15 лет в морской атмосфере макроклиматическим исполнением ОМ1
150 |  | Universum Грунтовка ЭП 0130 Цинк | 80 | Эмаль Universum ЭП 5003 | 120 | Эмаль Universum УР 1011 | 50 | 0,363+0,251+0,166 | 0,455+0,315+0,209 | 0,545+0,377+0,250 | Защита от коррозии металлоконструкций со сроком службы более 30 лет в промышленной атмосфере с макроклиматическим районом УХЛ 1 и срок службы более 14 лет в морской атмосфере макроклиматическим исполне-нием ОМ1
151 |  | Universum Грунтовка П 10 Цинк | 80 | Эмаль Universum УР 7011 | 60 | Эмаль Universum УР 7011 | 60 | 0,445+0,188+0,188 | 0,559+0,236+0,236 | 0,670+0,282+0,282 | Защита от коррозии металлоконструкций со сроком службы более 30 лет в промышленной атмосфере с макроклиматическим районом УХЛ 1 и срок службы более 14 лет в морской атмосфере макроклиматическим исполне-нием ОМ1
152 |  | Universum Грунтовка ЭП 0130 Цинк | 80 | Эмаль Universum УР 1011 | 100 | Эмаль Universum УР 1011 | 100 | 0,363+0,333+0,333 | 0,455+0,418+0,418 | 0,545+0,5+0,5 | Защита от коррозии металлоконструкций со сроком службы более 30 лет в промышленной атмосфере с макроклиматическим районом УХЛ 1 и срок службы более 14 лет в морской атмосфере макроклиматическим исполне-нием ОМ1
153 | ООО «Текнос» | Teknomastic 80 Primer | 120 | - | - | Teknodur Combi 3430 | 80 | 0,359+0,269 | 0,336+0,449 | 0,671+0,503 | Защитное покрытие для металлоконструкций УХЛ1 ≥ 15 лет
154 |  | Teknozinc 80 SE | 40 | Teknoplast Primer 7 | 150 | Teknodur 0050 | 50 | 0,57+0,437+0,152 | 0,713+0,546+0,19 | 1,067+0,817+0,284 | Защитное покрытие для надземных трубопроводов, конструкций, наружной поверхности резервуаров и оборудования ТЭК УХЛ1 С3 и С4 – 15-20 лет, С5-М – 10-15 лет
155 |  | Inerta Mastic MIOX | 100 | - | - | Teknodur 0050 | 60 | 0,29+0,192 | 0,362+0,24 | 0,542+0,359 | Защитное покрытие для надземных трубопроводов, конструкций, наружной поверхности резервуаров и оборудования объектов ТЭК УХЛ1 С3 – ≥ 15 лет
156 |  | Inerta Mastic MIOX | 100 | Teknoplast Primer 7 | 80 | Teknodur 0050 | 60 | 0,29+0,233+0,183 | 0,362+0,291+0,229 | 0,542+0,436+0,342 | Защитное покрытие для надземных трубопроводов, конструкций, наружной поверхности резервуаров и оборудования объектов ТЭК УХЛ1 С3 – 15-20 лет, С4 – 10-15 лет
157 |  | Inerta Mastic MIOX | 100 | Teknoplast Primer 7 | 140 | Teknodur 0050 | 60 | 0,29+0,407+0,183 | 0,362+0,509+0,229 | 0,542+0,762+0,342 | Защитное покрытие для надземных трубопроводов, конструкций и оборудования объектов ТЭК УХЛ1 С3 и С4 – 15-20 лет, С5-М – 10-15 лет
158 |  | Teknoplast Primer 7 MIOX | 120 | - | - | Teknodur Combi 3430 | 80 | 0,417+0,269 | 0,522+0,336 | 0,781+0,503 | Защитное покрытие для надземных трубопроводов, конструкций и оборудования объектов ТЭК УХЛ1 С4 – ≥ 20 лет
159 |  | Teknoplast Primer 7 MIOX | 150 | - | - | Teknodur Combi 3430 | 100 | 0,521+0,437 | 0,651+0,546 | 0,974+0,817 | Защитное покрытие для надземных трубопроводов, конструкций и оборудования объектов ТЭК УХЛ1 С5-M – ≥ 20 лет
160 |  | Inerta Primer 3 | 125 | Inerta 51 | 125 | Inerta 50 | 50 | 0,56+0,483+0,177 | 0,7+0,604+0,221 | 1,047+0,903+0,331 | Защитное покрытие для защиты внутренней поверхности емкостного оборудования
161 |  | Inerta 270 | 150 | - | - | Inerta 270 | 150 | 0,457+0,17 | 0,571+0,521 | 0,854+0,78 | Защитное покрытие для защиты внутренней поверхности емкостного оборудования
162 |  | Inerta 270 | 170 | - | - | Inerta 270 | 170 | 0,519+0,474 | 0,648+0,592 | 0,97+0,886 | Защитное покрытие для защиты внутренней поверхности емкостного оборудования
163 | ООО «СтройЗащита» | «ЭП-1002» Эпоксидная грунт-эмаль | 100 |  |  | «Антикор-03» Акриловая грунт-эмаль | 100 | 0,324+0,28 | 0,571+0,494 | 1,07+1,092 | Безвоздушное распыление, защита металлоконструкций, эксплуатация,
164 | ООО "ППГ Индастриз" | грунт эпоксид Sigmafast 278 | 110 | эмаль полиуретан Sigmadur 520 | 50 | - | - | 0,316+0,169 | 0,495+0,264 | 1,11+0,593 | Защита наружней поверхности металлоконструкций и емкостного оборудования.
165 |  | грунт эпоксид Sigmafast 278 | 190 | эмаль полиуретан Sigmadur 520 | 50 | - | - | 0,545+0,169 | 0,855+0,264 | 1,917+0,593 | Защита наружней поверхности металлоконструкций и емкостного оборудования.
166 |  | грунт-эмаль полиуретан Sigmafast 210 HS | 150 | - | - | - | - | 0,514 | 0,806 | 1.807 | Защита наружней поверхности металлоконструкций и емкостного оборудования.
167 |  | грунт цинк-эпоксид Sigmazinc 109 HS | 60 | грунт эпоксид Sigmafast 278 | 150 | эмаль полиуретан Sigmadur 520 | 60 | 0,389+0,394+0,193 | 0,611+0,616+0,301 | 1,369+1,381+0,678 | Защита наружней поверхности металлоконструкций и емкостного оборудования.
168 | ООО "ТД "МАССКО" ООО "Промкрасиндустрия" | эпоксидная грунт-эмаль MASSCOPOXY 1264 | 150 | - | - | полиуретановая эмаль MASSCOPUR 14 | 50 | 0,3+0,13 | 0,375+0,163 | 0,56+0,24 | Атмосферные/наружные металлоконструкции, металлоконструкции на открытом воздухе и в помещения. Наружная поверхность емкостного оборудования, трубопроводов. УХЛ1, С3-С4, С5М.
169 |  | эпоксидный грунт MASSCOPOXY ZINC | 60 | эпоксидная грунт-эмаль MASSCOPOXY 1264 | 100 | полиуретановая эмаль MASSCOPUR 14 | 60 | 0,25+0,20+0,15 | 0,31+0,25+0,19 | 0,47+0,37+0,28 | Атмосферные/наружные металлоконструкции, металлоконструкции на открытом воздухе и в помещения. Наружная поверхность емкостного оборудования, трубопроводов. УХЛ1, С3-С4, С5М, C5I.
170 |  | эпоксидная грунт-эмаль MASSCOPOXY 1264 | 120 | - | - | эпоксидная грунт-эмаль MASSCOPOXY 1264 | 120 | 0,24+0,24 | 0,3+0,3 | 0,45+0,45 | Атмосферные/наружные металлоконструкции, металлоконструкции на открытом воздухе и в помещения. С5М.
171 |  | полиуретановая грунт-эмаль MASSCOPUR 15 | 60 | - | - | полиуретановая грунт-эмаль MASSCOPUR 15 | 60 | 0,17+0,17 | 0,22+0,22 | 0,32+0,32 | Атмосферные/наружные металлоконструкции, металлоконструкции на открытом воздухе и в помещения. УХЛ1,ХЛ1. С2-С3.
172 |  | эпоксидная грунт-эмаль MASSCOPOXY 047 | 120 | - | - | - | - | 0.29 | 0.36 | 0.54 | Атмосферные/наружные металлоконструкции, металлоконструкции на открытом воздухе и в помещения. УХЛ1,ХЛ1. С2-С3.
173 |  | эпоксидная грунт-эмаль MASSCOPOXY 047 | 70 | - | - | полиуретановая эмаль MASSCOPUR 13 | 50 | 0,17+0,12 | 0,21+0,15 | 0,32+0,22 | Атмосферные/наружные металлоконструкции, металлоконструкции на открытом воздухе и в помещения. УХЛ1,ХЛ1. С2-С3.
174 |  | толстослойная эпоксидная эмаль MASSCOTANK 11 | 350 | - | - | - | - | 0.53 | 0.66 | 1 | Внутренняя поверхность емкостного оборудования, трубопроводов. Im2.
175 | ООО "Антикоррозионные защитные покрытия СПб" | Ecomast E Zn | 60 | Ecomast E 280 | 120 | Ecomast PU 74 | 60 | 0,34+0,34+0,2 | 0,37+0,37+0,22 | 0,42+0,42+0,25 | Для эксплуатации в атмосферных условиях на открытом воздухе (промышленная атмосфера тип II, ГОСТ 15150). Для условий эксплуатации УХЛ1, ХЛ1 (климатический район с умеренно-холодным и холодным климатом). Прогнозируемый срок службы системы составляет 28 лет
176 |  | Ecomast E Zn | 60 | Ecomast E 280 | 120 |  |  | 0,34+0,34 | 0,37+0,37 | 0,42+0,42 | Для эксплуатации в промышленной зоне с условиями УХЛ2, ХЛ2 (климатический район с умеренно холодным и холодным климатом при отсутствии воздействия прямого солнечного излучения). Прогнозируемый срок службы системы составляет 28 лет
177 |  | Ecomast E 280 | 180 |  |  | Ecomast PU 74 | 60 | 0,5+0,2 | 0,56+0,22 | 0,63+0,25 | Для эксплуатации в атмосферных условиях на открытом воздухе (промышленная атмосфера тип II, ГОСТ 15150). Для условий эксплуатации УХЛ1, ХЛ1 (климатический район с умеренно-холодным и холодным климатом). Прогнозируемый срок службы системы составляет 28 лет
178 |  | Ecomast PU 75 | 60 |  |  | Ecomast PU 75 | 60 | 0,2+0,2 | 0,22+0,22 | 0,24+0,24 | Для эксплуатации в атмосферных условиях на открытом воздухе (промышленная атмосфера тип II, ГОСТ 15150). Для условий эксплуатации УХЛ1, ХЛ1 (климатический район с умеренно-холодным и холодным климатом). Прогнозируемый срок службы системы составляет 15 лет
179 |  | Ecomast E 280 | 150 |  |  | Ecomast PU 74 | 50 | 0,42+0,17 | 0,46+0,18 | 0,53+0,21 | Для эксплуатации в условиях коррозионной активности С3 более 15 лет, С4 более 15 лет. С5-М от 5 до 15 лет.
180 | АО "ГК "ХИМИК" | грунт-эмальТРЭПП-РВ 726Н | 120 | - | - | эмаль РИТАН 755 | 80 | 0,219+0,147 | 0,266+0,223 | 0,39+0,371
181 |  | ТРЭПП-РВ-726Н | 150 |  |  | ТРЭПП-РВ-726Н | 150 | 0,228+0,228 | 0,275+0,275 | 0,49+0,49
182 | ООО"АМВИТ ТРЕЙД" | Sika Permacor 2004 N | 160 | - | - | Sika Permacor 2330 | 80 | 0,371+0,209 | 0,438+0,246 | 0,47+0,265 | для металлоконструкций при эксплуатации в атмосферных условиях С3, С4, С5-М/I
183 |  | Sika Permacor 2305 Rapid | 160 | - | - | Sika Permacor 2330 | 80 | 0,493+0,209 | 0,58+0,246 | 0,624+0,265 | для металлоконструкций при эксплуатации в атмосферных условиях С3, С4, С5-М/I
184 |  | - | - | - | - | Sika Permacor 128AN | 400 | 0.588 | 0.692 | 0.744 | покрытие внутренней поверхности резервуаров.
185 | ООО "БАСА" | Грунтовка эпоксидная цинкнаполненная БАСА 2К ЭП-0111Ц | 40-60 | Грунтовка эпоксидная БАСА 2К ЭП-0110 | 100-120 | Эмаль полиуретановая БАСА 2К ПУ- 110 | 40-60 | 0,22+0,33+0,14 | 0,27+0,41+0,18 | 0,41+0,62+0,26 | Максимальный расход при безвоздушном распылении. Система предназначена для надземных металлоконструкций (наружные поверхности резервуаров, надземные трубопроводы и технологическое оборудование) в промышленной атмосфере в климатических зонах УХЛ1, ХЛ1, ОМ1
186 |  | Грунтовка эпоксидная БАСА 2К ЭП-0110 | 100-110 | Грунтовка эпоксидная БАСА 2К ЭП-0110 | 100-110 | Эмаль полиуретановая БАСА 2К ПУ- 110 | 40-60 | 0,30+0,30+0,14 | 0,37+0,37+0,18 | 0,5+0,5+0,26 | Максимальный расход при безвоздушном распылении. Система антикоррозионных покрытий предназначена для надземных металлоконструкций, наружной поверхности резервуаров и технологического оборудования в промышленной атмосфере в климатических зонах УХЛ1, ХЛ1.
187 |  | Грунтовка эпоксидная БАСА 2К ЭП-0110 | 70 | Грунтовка эпоксидная БАСА 2К ЭП-0110 | 70 | Эмаль полиуретановая БАСА 2К ПУ- 110 | 40 | 0,19+0,19+0,10 | 0,24+0,24+0,16 | 0,35+0,35+0,19 | Максимальный расход при безвоздушном распылении. Система предназначена для надземных опорных и вспомогательных металлоконструкций в промышленной атмосфере в климатических зонах УХЛ1, ХЛ1.
188 |  | Грунтовка эпоксидная цинкнаполненная БАСА 2К ЭП-0111Ц | 50 | Грунтовка эпоксидная БАСА 2К ЭП-0110 | 110 | Эмаль полиуретановая БАСА 2К ПУ- 110 | 40 | 0,18+0,30+0,10 | 0,22+0,37+0,16 | 0,34+0,56+0,19 | Максимальный расход при безвоздушном распылении. Система предназначена для надземных опорных и вспомогательных металлоконструкций промышленной атмосферы в климатических зонах УХЛ1, ХЛ1

## ОГЗ
Перечень рекомендуемых к применению систем ОГЗ при строительстве объектов нефтепереработки ПАО "НК "Роснефть" (соответствующие условиям углеводородного горения для приведенной толщины металла 5,8мм и более)
№ п/п | наименование производителя ЛКМ | Приведен-ная толщина металла, мм | Грунтовочный слой |  | ОГЗ |  | Финишный слой |  | Практический расход (MAX) компонента ОГЗ, кг/м2 |  |  |  | Примечание
|  |  | Марка | Ориенти-ровочная толщина, мкм | Марка | Ориенти-ровочная толщина, мкм | Марка | Ориенти-ровочная толщина, мкм | группа огнезащит-ной эффективности | группа сложности 1 | группа сложности 2 | группа сложности 3
1 | ООО "Территория цвета" | 5.8 | система грунт "Barrier 80"+ "Penguard Express Mio" | 70+20 | "Декотерм-Эпокси" | 8.43 | Hempathane Topcoat 55210 | 20 | R90 | 10.5375 | 12.0549 | 12.0549 | UL1709
2 |  | 5.8 | система грунт"Hempadur Zinc 17360"+ "SigmaFast Нempadur Mastic 45880" | 70+20 | "Декотерм-Эпокси" | 10.88 | Hempathane Topcoat 55210 | 50 | R120 | 13.6 | 15.5584 | 15.5584 | UL1709
3 |  | 5.8 | "Penguard Express Zp" | 150 | "Декотерм-Эпокси" | 15.1 | "Hardtop XP" | 50 | R150 | 18.875 | 21.593 | 21.593 | UL1709
4 |  | 5.8 | грунт "SigmaFast 278" | 100 | "Декотерм-Эпокси" | 3.75 | "SigmaDur 520" | 50 | R45 | 4.6875 | 5.3625 | 5.3625 | ГОСТ Р ЕН 1363-2-2014
5 |  | 5.8 | грунт "SigmaFast 278" | 100 | "Декотерм-Эпокси" | 4.34 | "SigmaDur 520" | 50 | R60 | 5.425 | 6.2062 | 6.2062 | ГОСТ Р ЕН 1363-2-2015
6 |  | 5.8 | грунт "SigmaFast 278" | 100-120 | "Декотерм-Эпокси" | 6.04 | "SigmaDur 520" | 50 | R90 | 7.55 | 8.6372 | 8.6372 | ГОСТ Р ЕН 1363-2-2016
7 |  | 5.8 | грунт "SigmaFast 278" | 100 | "Декотерм-Эпокси" | 7.52 | "SigmaDur 520" | 50 | R120 | 9.4 | 10.7536 | 10.7536 | ГОСТ Р ЕН 1363-2-2017
8 | ЗАО НПХ "ВМП" | 5.8 | ИЗОЛЭП-mastic | 120 | ПЛАМКОР-5 | 5270 | ПОЛИТОН-УР(УФ) | 60 | R60 | 8.22 | 9.11 | 9.93
9 | [5 empty] | 8990 |  |  | R90 | 14.02 | 15.54 | 16.95
10 | [5 empty] | 14310 |  |  | R120 | 22.33 | 24.74 | 26.97
11 |  | 5.8 | ИЗОЛЭП-primer | 80 | ПЛАМКОР-5 | 5270 | ПОЛИТОН-УР(УФ) | 60 | R60 | 8.22 | 9.11 | 9.93
12 | [5 empty] | 8990 |  |  | R90 | 14.02 | 15.54 | 16.95
13 | [5 empty] | 14310 |  |  | R120 | 22.33 | 24.74 | 26.97
14 | АО НПО "Унихимтек" | 5.8 | "Акрус-Эпокс-С" | 60 | "ОГРАКС-СКЭ" | 10000 | "Акрус-Полиур" | 60 | R120 | 13.2 | 14.4 | 15.6
15 |  | 5.8 | "Акрус-Эпокс-С" | 60 | "ОГРАКС-СКЭ" | 7000 | "Акрус-Полиур" | 60 | R90 | 9.24 | 10.08 | 10.92
16 |  | 5.8 | "Акрус-Эпокс-С" | 60 | "ОГРАКС-СКЭ" | 5000 | "Акрус-Полиур" | 60 | R60 | 6.6 | 7.2 | 7.8
17 |  | 5.8 | "Акрус-Эпокс-С" | 60 | "ОГРАКС-СКЭ" | 5000 | "Акрус-Полиур" | 60 | R45 | 6.6 | 7.2 | 7.8
18 | ООО "РЕД БИЛД" | 5.8 | ЦИНЭП | 85 | ПРЕГРАД-ЭП | 5100 | ПРЕГРАД 1511 | 50 | R60 | 6.76 | 7.89 | 11.82 | ГОСТ Р ЕН 1363-2-2014
19 | Akzo Nobel Coatings | 5.8 | Intercure 200 | 150 | Chartek 2218 | 2х1605 | - | - | R45 | 2,25 + 2,14 | 3,51 + 3,34 | 7,88 + 7,5
20 |  |  |  | 150 |  | 2х2145 | - | - | R60 | 3 + 2,86 | 4,69 + 4,47 | 10,53 + 10,03
21 |  |  |  | 150 |  | 2х3250 | - | - | R90 | 4,55 + 4,33 | 7,11 + 6,77 | 15,95 + 15,19
22 |  |  |  | 150 |  | 2х4355 | - | - | R120 | 6,1 + 5,81 | 9,53 + 9,07 | 21,38 + 20,36
23 | ООО "АКЗ покрытия" АКРУС | 5.8 | Акрус - эпокс С | 100 | Акрус-Огнестоп М-0145 марка Р (Э) | 7500 | Акрус -полиур | 60 | R120 | 0,22+11,05+0,2 | 0,347+12,5+0,312 | 0,779+14,2+0,701
24 | ООО "ИТЦ Юниверсум" | 5.8 | Грунтовка Universum П10 Цинк | 80 | Proterm SU 1609 | 500 | - | - | R45 | 0.9443 | 1.1857 | 1.42 | ГОСТ Р ЕН 1363-2-2014
25 |  | 5.8 | Грунтовка Universum П10 Цинк | 80 | Proterm SU 1609 | 930 | - | - | R60 | 1.729 | 2.171 | 2.6 | ГОСТ Р ЕН 1363-2-2014
26 |  | 5.8 | Грунтовка Universum П10 Цинк | 80 | Proterm SU 1609 | 2300 | - | - | R90 | 4.2826 | 5.3774 | 6.44 | ГОСТ Р ЕН 1363-2-2014
27 |  | 5.8 | Грунтовка Universum П10 Цинк | 80 | Proterm SU 1609 | 3480 | - | - | R120 | 6.4771 | 8.1329 | 9.74 | ГОСТ Р ЕН 1363-2-2014

## Лист3
принято в работу, ответа не требуется, данные материалы предоставлены согласно запроса №АР-67 от 10.01.2018